## DOE 2
Configuration | Température | Humidité relative | Irradiance | Temps
| °C | % | W/m2.nm | heures |  |  | Mois 1 |  |  |  | Mois 2 |  |  |  | Mois 3
C1 | 1 | 1 | 1 | 1 |  |  | Semaine1 | Semaine2 | Semaine3 | Semaine4 | Semaine5 | Semaine6 | Semaine7 | Semaine8 | Semaine9 | Semaine10 | Semaine11 | Semaine12
C2 | 1 | 1 | 1 | 2 | 21j |  | C1 | C1 flip
C3 | 2 | 1 | 2 | 1 |  |  | C2 | C2 | C2 flip | C2
C4 | 2 | 1 | 2 | 2 | 42j |  |  |  | C3 | C3 flip
C5 | 1 | 2 | 2 | 1 |  |  |  |  | C4 | C4 | C4 flip | C4
C6 | 1 | 2 | 2 | 2 | 66j | [5 empty] | C5 | C5 flip
C7 | 2 | 2 | 1 | 1 | [6 empty] | C6 | C6 | C6 flip | C6
C8 | 2 | 2 | 1 | 2 | 88j | [7 empty] | C5 | C5 flip
[13 empty] | C6 | C6 | C6 flip | C6
[15 empty] | C7 | C7 flip
Facteur | Niveaux |  |  | Configurations | Black pannel T | [9 empty] | C8 | C8 | C8 flip | C8
| 1 | 2 |  | C1 | 45
Température °C | 30 | 70 |  | C2 | 45
Humidité % | 50 | 80 |  | C3 | 105
Irradiance W/m2 | 0.23 | 0.68 |  | C4 | 105
Temps h | 250 | 500 |  | C5 | 50
Vapor polishing | No | Yes |  | C6 | 50
Build orientation | XY | XZ |  | C7 | 95
|  |  |  | C8 | 95
|  |  | Facteur |  | Température °C | Humidité % | Irradiance W/m2 | Temps h | Vapor polishing | Build orientation
|  |  | Niveaux | 1 | 30 | 50 | 0.23 | 250 | No | XY
|  |  |  | 2 | 70 | 80 | 0.68 | 500 | Yes | XZ

## Planning
Date et heure de début de l'experience | 2022-05-03 12:00
Nombre d'heure 1 | 10.41667 |  | Calcul de la prochaine intervention
Nombre d'heure 2 | 20.83333 |  | Date et heure RUN | Date et heure STOP
|  |  | 2023-03-20 21:48 | 2023-03-26 02:48
Description des tâches | Date et heure de début de l'experience | Nb jours
Commencer le vieillissement C1 et C2 | 2022-05-03 12:00 | 1900-01-04 05:00
Retourner les éprouvettes C1 | 2022-05-08 17:00 | 1900-01-04 05:00
Retourner les éprouvettes C2 et retirer les C1 | 2022-05-13 22:00 | 1900-01-09 13:30
Retirer les C2 et Commencer le vieillissement C3 et C4 | 2022-05-24 11:30 | 1900-01-04 05:30
Retourner les éprouvettes C3 | 2022-05-29 17:00 | 1900-01-04 05:30
Retourner les éprouvettes C4 et retirer les C3 | 2022-06-03 22:30 | 1900-01-09 13:30 |  | 2022-05-24 11:30
Retirer les C4 et Commencer le vieillissement C5 et C6 | 2022-06-14 12:00 | 1900-01-08 03:30
Retourner les éprouvettes C5 | 2022-06-23 15:30 | 1900-01-10 19:30
Retourner les éprouvettes C6 et retirer les C5 | 2022-07-05 11:00 | 1900-01-09 10:00
Retirer les C6 et Commencer le vieillissement C7 et C8 | 2022-07-15 21:00 | 1900-02-21 13:30
Retourner les éprouvettes C7 | 2022-09-07 10:30 | 1900-01-04 08:30
Retourner les éprouvettes C8 et retirer les C7 | 2022-09-12 19:00 | 1900-01-09 10:00
Retirer les C8 | 2022-09-23 05:00
Formulas:
Date et heure STOP = [Date et heure RUN]+(B2/2)
Date et heure de début de l'experience = [Date et heure de début de l'experience, row above]+(B2/2)
Date et heure de début de l'experience = [Date et heure de début de l'experience, row above]+(B2)
Nb jours = [Date et heure de début de l'experience, row below]-[Date et heure de début de l'experience]
Note on B1: Chahine Ghimouz: Mettre la date et l'heure du début de l'expérience
Note on D4: Chahine Ghimouz: Inscrire la date et l'heure pour calculer quand est la fin du vieillissement

## Résultats PA12-As Printed XY
Configuration | Température | Humidité | Irradiance | Temps | UTS | Elongation | M. Young
| °C | % | W/m2.nm | heures | Mpa | % | MPa
C1 | 30 | 50 | 0.23 | 250 | 50.6 | 15.1 | 2286.636 | Non
| 30 | 50 | 0.23 | 250 | 50.8 | 15.7 | 1869.386 | Non
| 30 | 50 | 0.23 | 250 | 51.2 | 19.8 | 1897.942 | Non
| 30 | 50 | 0.23 | 250 | 50.9 | 20.9 | 2060.367 | Non
| 30 | 50 | 0.23 | 250 | 50.3 | 14.2 | 2081.561 | Non
| 30 | 50 | 0.23 | 250 | 51.7 | 17.6 | 2038.474 | Non
| 30 | 50 | 0.23 | 250 | 50 | 19.8 | 2288.025 | Non
C2 | 30 | 50 | 0.23 | 500 | 50.2 | 14.2 | 1955.348 | Non
| 30 | 50 | 0.23 | 500 | 50.6 | 16.3 | 2127.72 | Non
| 30 | 50 | 0.23 | 500 | 50.9 | 21.1 | 1914.578 | Non
| 30 | 50 | 0.23 | 500 | 49.1 | 23.1 | 2291 | Non
| 30 | 50 | 0.23 | 500 | 49.1 | 20 | 1845.222 | Non
| 30 | 50 | 0.23 | 500 | 49.7 | 17.5 | 2421.744 | Non
| 30 | 50 | 0.23 | 500 | 49.4 | 18 | 1888.85 | Non
| 30 | 50 | 0.23 | 500 | 49.6 | 22.5 | 1896.929 | Non
C3 | 70 | 50 | 0.68 | 250 | 28.5 | 1.5 | 2558.087 | Non
| 70 | 50 | 0.68 | 250 | 25.4 | 1.2 | 2788.891 | Non
| 70 | 50 | 0.68 | 250 | 26.6 | 1.4 | 2427.71 | Non
| 70 | 50 | 0.68 | 250 | 25.5 | 1.4 | 2187.352 | Non
| 70 | 50 | 0.68 | 250 | 26.9 | 1.5 | 2143.918 | Non
| 70 | 50 | 0.68 | 250 | 28 | 1.5 | 2148.46 | Non
| 70 | 50 | 0.68 | 250 | 27.2 | 1.4 | 2555.75 | Non
| 70 | 50 | 0.68 | 250 | 26.2 | 1.4 | 2203.476 | Non
C4 | 70 | 50 | 0.68 | 500 | 24.2 | 1.4 | 2241.016 | Non
| 70 | 50 | 0.68 | 500 | 20.6 | 1.2 | 2193.541 | Non
| 70 | 50 | 0.68 | 500 | 24.2 | 1.4 | 2343.725 | Non
| 70 | 50 | 0.68 | 500 | 18 | 0.9 | 2337.295 | Non
| 70 | 50 | 0.68 | 500 | 21.4 | 1.1 | 2459.559 | Non
| 70 | 50 | 0.68 | 500 | 24.3 | 1.3 | 3193.127 | Non
| 70 | 50 | 0.68 | 500 | 22.4 | 1.2 | 2490.095 | Non
| 70 | 50 | 0.68 | 500 | 20.9 | 1.2 | 2598.477 | Non
C5 | 30 | 80 | 0.68 | 250 | 48.3 | 15 | 1880.062 | Non
| 30 | 80 | 0.68 | 250 | 49.6 | 15.2 | 1884.078 | Non
| 30 | 80 | 0.68 | 250 | 49.2 | 15.3 | 1914.575 | Non
| 30 | 80 | 0.68 | 250 | 49.8 | 21 | 1828.538 | Non
| 30 | 80 | 0.68 | 250 | 49.3 | 18.2 | 2322.682 | Non
| 30 | 80 | 0.68 | 250 | 49.8 | 22.6 | 1977.091 | Non
| 30 | 80 | 0.68 | 250 | 49.8 | 16.1 | 2047.86 | Non
| 30 | 80 | 0.68 | 250 | 50 | 22.5 | 2029.757 | Non
C6 | 30 | 80 | 0.68 | 500 | 47 | 19.1 | 1887.107 | Non
| 30 | 80 | 0.68 | 500 | 46.8 | 14.3 | 1853.866 | Non
| 30 | 80 | 0.68 | 500 | 48.1 | 20.5 | 1909.622 | Non
| 30 | 80 | 0.68 | 500 | 48.3 | 12.2 | 1896.653 | Non
| 30 | 80 | 0.68 | 500 | 48.2 | 11.1 | 2079.331 | Non
| 30 | 80 | 0.68 | 500 | 48.7 | 11.4 | 1956.837 | Non
| 30 | 80 | 0.68 | 500 | 49.1 | 14.7 | 1980.467 | Non
| 30 | 80 | 0.68 | 500 | 48.6 | 12.7 | 2039.459 | Non
C7 | 70 | 80 | 0.23 | 250 | 46.9 | 17.6 | 1731.336 | Non
| 70 | 80 | 0.23 | 250 | 47.4 | 16.5 | 1786.188 | Non
| 70 | 80 | 0.23 | 250 | 47.1 | 16.5 | 2674.545 | Non
| 70 | 80 | 0.23 | 250 | 47.1 | 18.5 | 1778.812 | Non
| 70 | 80 | 0.23 | 250 | 47.9 | 16.2 | 1729.51 | Non
| 70 | 80 | 0.23 | 250 | 46.2 | 22 | 1693.956 | Non
| 70 | 80 | 0.23 | 250 | 47.4 | 21.4 | 1771.321 | Non
| 70 | 80 | 0.23 | 250 | 47.7 | 20.1 | 1762.331 | Non
C8 | 70 | 80 | 0.23 | 500 | 47.2 | 10.2 | 2007.304 | Non
| 70 | 80 | 0.23 | 500 | 47.6 | 9.2 | 2103.224 | Non
| 70 | 80 | 0.23 | 500 | 42 | 4.1 | 1790.627 | Non
| 70 | 80 | 0.23 | 500 | 46.6 | 9.2 | 1873.226 | Non
| 70 | 80 | 0.23 | 500 | 46.8 | 8.9 | 2174.525 | Non
| 70 | 80 | 0.23 | 500 | 47.5 | 10.3 | 2016.64 | Non
| 70 | 80 | 0.23 | 500 | 46.7 | 8.9 | 1848.311 | Non
| 70 | 80 | 0.23 | 500 | 47.2 | 9.1 | 1926.886 | Non
C0 Benchmark | - | - | - | - | 51.5 | 18.1 | 2114.32
[5 empty] | 52.4 | 18 | 2246.41
[5 empty] | 52.2 | 17.8 | 2119.738
[5 empty] | 52.3 | 15.3 | 2323.836
[5 empty] | 51.3 | 21.6 | 2045.551
[5 empty] | 52.1 | 19.9 | 1933.417
[5 empty] | 52.4 | 16.7 | 2300.827
[5 empty] | 51.9 | 23.2 | 2002.445
|  |  |  | MOY | 52.0125 | 18.825 | 2135.818
|  |  |  | SD | 0.4155461 | 2.596564 | 142.6448
|  |  |  | Cov | 0.7989351 | 13.79317 | 6.678695

## Résultats PA12-As Printed XZ
Configuration | Température | Humidité | Irradiance | Temps | UTS | Elongation | M. Young
| °C | % | W/m2.nm | heures | Mpa | % | MPa
C1 | 30 | 50 | 0.23 | 250 | 48.4 | 19.3 | 2046.281 | Non
| 30 | 50 | 0.23 | 250 | 48.4 | 23.2 | 2039.791 | Non
| 30 | 50 | 0.23 | 250 | 48.3 | 22.6 | 1983.637 | Non
| 30 | 50 | 0.23 | 250 | 48.3 | 20.1 | 2071.139 | Non
| 30 | 50 | 0.23 | 250 | 49.5 | 18 | 2152.442 | Non
| 30 | 50 | 0.23 | 250 | 48 | 23.9 | 1958.344 | Non
| 30 | 50 | 0.23 | 250 | 48.1 | 22.4 | 2131.661 | Non
| 30 | 50 | 0.23 | 250 | 47.3 | 23.1 | 2107.582 | Non
C2 | 30 | 50 | 0.23 | 500 | 48.6 | 21.9 | 2206.016 | Non
| 30 | 50 | 0.23 | 500 | 47.6 | 22.1 | 1946.528 | Non
| 30 | 50 | 0.23 | 500 | 47.8 | 21.1 | 1745.804 | Non
| 30 | 50 | 0.23 | 500 | 47.5 | 18.5 | 1817.541 | Non
| 30 | 50 | 0.23 | 500 | 47.1 | 22.4 | 1841.193 | Non
| 30 | 50 | 0.23 | 500 | 47.5 | 20.2 | 2090.058 | Non
| 30 | 50 | 0.23 | 500 | 47 | 20.5 | 1812.609 | Non
C3 | 70 | 50 | 0.68 | 250 | 29.8 | 1.8 | 2127.849 | Non
| 70 | 50 | 0.68 | 250 | 24.7 | 1.4 | 1963.116 | Non
| 70 | 50 | 0.68 | 250 | 26.1 | 1.4 | 2457.554 | Non
| 70 | 50 | 0.68 | 250 | 24.3 | 1.4 | 2139.703 | Non
| 70 | 50 | 0.68 | 250 | 29.1 | 1.7 | 2155.415 | Non
| 70 | 50 | 0.68 | 250 | 28.1 | 1.6 | 2251.101 | Non
| 70 | 50 | 0.68 | 250 | 24 | 1.2 | 2919.296 | Non
C4 | 70 | 50 | 0.68 | 500 | 23.9 | 1.4 | 2489.886 | Non
| 70 | 50 | 0.68 | 500 | 22.8 | 1.3 | 2746.371 | Non
| 70 | 50 | 0.68 | 500 | 24.6 | 1.5 | 2260.09 | Non
| 70 | 50 | 0.68 | 500 | 23.7 | 1.3 | 2801.354 | Non
| 70 | 50 | 0.68 | 500 | 23.2 | 1.3 | 2540.922 | Non
| 70 | 50 | 0.68 | 500 | 23.8 | 1.4 | 2471.369 | Non
| 70 | 50 | 0.68 | 500 | 23.3 | 1.4 | 2328.699 | Non
| 70 | 50 | 0.68 | 500 | 21.5 | 1.2 | 2418.653 | Non
C5 | 30 | 80 | 0.68 | 250 | 47.5 | 16.1 | 2169.487 | Non
| 30 | 80 | 0.68 | 250 | 47.2 | 21.1 | 1842.8 | Non
| 30 | 80 | 0.68 | 250 | 47.6 | 19.6 | 1945.169 | Non
| 30 | 80 | 0.68 | 250 | 47.4 | 27.6 | 2033.487 | Non
| 30 | 80 | 0.68 | 250 | 48.2 | 22.4 | 1973.461 | Non
| 30 | 80 | 0.68 | 250 | 48.3 | 24.5 | 1933.21 | Non
| 30 | 80 | 0.68 | 250 | 47.7 | 22.6 | 1942.084 | Non
| 30 | 80 | 0.68 | 250 | 47 | 18 | 1870.537 | Non
C6 | 30 | 80 | 0.68 | 500 | 46.6 | 12.4 | 2262.562 | Non
| 30 | 80 | 0.68 | 500 | 46.6 | 12.7 | 1942.389 | Non
| 30 | 80 | 0.68 | 500 | 46.4 | 16.5 | 2150.748 | Non
| 30 | 80 | 0.68 | 500 | 46.5 | 13.9 | 2240.315 | Non
| 30 | 80 | 0.68 | 500 | 46.1 | 15.5 | 1980.209 | Non
| 30 | 80 | 0.68 | 500 | 46.7 | 18.7 | 1859.474 | Non
| 30 | 80 | 0.68 | 500 | 46.6 | 11.9 | 2264.635 | Non
| 30 | 80 | 0.68 | 500 | 46.2 | 15.8 | 2034.27 | Non
C7 | 70 | 80 | 0.23 | 250 | 44.7 | 15.8 | 1752.744 | Non
| 70 | 80 | 0.23 | 250 | 45.7 | 17.5 | 1774.929 | Non
| 70 | 80 | 0.23 | 250 | 45.6 | 16.7 | 2150.974 | Non
| 70 | 80 | 0.23 | 250 | 45.8 | 15.7 | 1763.726 | Non
| 70 | 80 | 0.23 | 250 | 45.2 | 16.4 | 1640.251 | Non
| 70 | 80 | 0.23 | 250 | 46.6 | 15.7 | 1816.519 | Non
| 70 | 80 | 0.23 | 250 | 45.3 | 19.1 | 1911.509 | Non
| 70 | 80 | 0.23 | 250 | 45 | 20.1 | 1729.258 | Non
C8 | 70 | 80 | 0.23 | 500 | 44.2 | 9.5 | 1755.862 | Non
| 70 | 80 | 0.23 | 500 | 45.3 | 10.3 | 1803.204 | Non
| 70 | 80 | 0.23 | 500 | 45.2 | 9 | 1961.394 | Non
| 70 | 80 | 0.23 | 500 | 45.4 | 9.6 | 2153.916 | Non
| 70 | 80 | 0.23 | 500 | 44.3 | 9.5 | 1760.678 | Non
| 70 | 80 | 0.23 | 500 | 45 | 10.1 | 1762.608 | Non
| 70 | 80 | 0.23 | 500 | 44.4 | 10 | 1769.424 | Non
| 70 | 80 | 0.23 | 500 | 45 | 10.7 | 1723.048 | Non
C0 Benchmark | - | - | - | - | 49.1 | 19.2 | 2250.2 | Non
[5 empty] | 48.1 | 23.2 | 2103.761 | Non
[5 empty] | 48.5 | 23 | 2467.05 | Non
[5 empty] | 48.9 | 15.9 | 2372.132 | Non
[5 empty] | 48.6 | 22.5 | 2262.35 | Non
[5 empty] | 48.8 | 26.9 | 1811.457 | Non
[5 empty] | 50.1 | 19.1 | 2170.554 | Non
[5 empty] | 49.5 | 23.7 | 2001.555 | Non
|  |  |  | MOY | 48.95 | 21.6875 | 2179.882375
|  |  |  | SD | 0.623355 | 3.428218 | 208.5974
|  |  |  | Cov | 1.273452 | 15.80735 | 9.569203
|  |  |  | Min | 48.1 | 15.9 | 1811.457
|  |  |  | Max | 50.1 | 26.9 | 2467.05

## Résultats PA12-VaporSmoothed XY
Configuration | Température | Humidité | Irradiance | Temps | UTS | Elongation | M. Young
| °C | % | W/m2.nm | heures | Mpa | % | MPa
C1 | 30 | 50 | 0.23 | 250 | 53.2 | 14.6 | 2259.85 | Oui
| 30 | 50 | 0.23 | 250 | 51.9 | 16.8 | 2027.037 | Oui
| 30 | 50 | 0.23 | 250 | 52.6 | 23 | 2155.471 | Oui
| 30 | 50 | 0.23 | 250 | 52.6 | 17.9 | 2375.586 | Oui
| 30 | 50 | 0.23 | 250 | 52.6 | 13.8 | 1965.163 | Oui
| 30 | 50 | 0.23 | 250 | 53.4 | 22.2 | 2159.965 | Oui
| 30 | 50 | 0.23 | 250 | 53 | 17.3 | 2077.542 | Oui
| 30 | 50 | 0.23 | 250 | 52.5 | 19.4 | 2093.983 | Oui
C2 | 30 | 50 | 0.23 | 500 | 52.1 | 19.4 | 2186.7 | Oui
| 30 | 50 | 0.23 | 500 | 51.8 | 20.9 | 1916.187 | Oui
| 30 | 50 | 0.23 | 500 | 53.2 | 17.8 | 2008.971 | Oui
| 30 | 50 | 0.23 | 500 | 53.6 | 20.3 | 2086.404 | Oui
| 30 | 50 | 0.23 | 500 | 51.9 | 15.8 | 2002.656 | Oui
| 30 | 50 | 0.23 | 500 | 51.2 | 19.1 | 1877.805 | Oui
| 30 | 50 | 0.23 | 500 | 53.1 | 23 | 2038.721 | Oui
| 30 | 50 | 0.23 | 500 | 52.9 | 20.7 | 2012.062 | Oui
C3 | 70 | 50 | 0.68 | 250 | 31.4 | 1.6 | 2873.334 | Oui
| 70 | 50 | 0.68 | 250 | 32 | 1.8 | 2055.375 | Oui
| 70 | 50 | 0.68 | 250 | 29.1 | 1.5 | 3315.561 | Oui
| 70 | 50 | 0.68 | 250 | 32.2 | 1.8 | 2754.592 | Oui
| 70 | 50 | 0.68 | 250 | 29.9 | 1.7 | 2162.285 | Oui
| 70 | 50 | 0.68 | 250 | 28.1 | 1.6 | 2186.935 | Oui
| 70 | 50 | 0.68 | 250 | 30.5 | 1.7 | 2461.302 | Oui
C4 | 70 | 50 | 0.68 | 500 | 27.6 | 1.5 | 2456.344 | Oui
| 70 | 50 | 0.68 | 500 | 25.9 | 1.5 | 2604.221 | Oui
| 70 | 50 | 0.68 | 500 | 24.8 | 1.4 | 2970.362 | Oui
| 70 | 50 | 0.68 | 500 | 27.6 | 1.6 | 2220.888 | Oui
| 70 | 50 | 0.68 | 500 | 29.5 | 1.7 | 2673.606 | Oui
| 70 | 50 | 0.68 | 500 | 27.8 | 1.5 | 2936.981 | Oui
| 70 | 50 | 0.68 | 500 | 25.1 | 1.3 | 2867.151 | Oui
C5 | 30 | 80 | 0.68 | 250 | 50 | 11.7 | 1911.267 | Oui
| 30 | 80 | 0.68 | 250 | 36.2 | 2.5 | 2279.046 | Oui
| 30 | 80 | 0.68 | 250 | 50.4 | 13.5 | 2233.686 | Oui
| 30 | 80 | 0.68 | 250 | 35.8 | 2.4 | 2539.181 | Oui
| 30 | 80 | 0.68 | 250 | 49.4 | 11.8 | 2096.474 | Oui
| 30 | 80 | 0.68 | 250 | 50.6 | 11.3 | 2046.707 | Oui
| 30 | 80 | 0.68 | 250 | 49.8 | 12.8 | 2273.305 | Oui
| 30 | 80 | 0.68 | 250 | 50.8 | 13.6 | 2331.835 | Oui
C6 | 30 | 50 | 0.68 | 500 | 47.6 | 11.6 | 2001.966 | Oui
| 30 | 50 | 0.68 | 500 | 48.2 | 12.1 | 2193.873 | Oui
| 30 | 50 | 0.68 | 500 | 47 | 6.7 | 2147.133 | Oui
| 30 | 50 | 0.68 | 500 | 48.5 | 10.9 | 2199.024 | Oui
| 30 | 50 | 0.68 | 500 | 48.2 | 15 | 2176.451 | Oui
| 30 | 50 | 0.68 | 500 | 48.6 | 11.1 | 2450.989 | Oui
| 30 | 50 | 0.68 | 500 | 48.8 | 11.1 | 2373.498 | Oui
| 30 | 50 | 0.68 | 500 | 44.8 | 15.1 | 2367.291 | Oui
| 30 | 50 | 0.68 | 500 | 45.1 | 5.9 | 2082.711 | Oui
C7 | 70 | 80 | 0.23 | 250 | 25.6 | 1.5 | 2540.225 | Oui
| 70 | 80 | 0.23 | 250 | 22.7 | 1.4 | 2291.71 | Oui
| 70 | 80 | 0.23 | 250 | 24.3 | 1.4 | 2565.24 | Oui
| 70 | 80 | 0.23 | 250 | 24.1 | 1.5 | 2124.239 | Oui
| 70 | 80 | 0.23 | 250 | 29.8 | 1.9 | 2243.562 | Oui
| 70 | 80 | 0.23 | 250 | 26.5 | 1.6 | 2122.103 | Oui
| 70 | 80 | 0.23 | 250 | 30.1 | 1.9 | 2308.678 | Oui
C8 | 70 | 80 | 0.23 | 500 | 30.9 | 2 | 2097.03 | Oui
| 70 | 80 | 0.23 | 500 | 30.2 | 2 | 2107.08 | Oui
| 70 | 80 | 0.23 | 500 | 27.7 | 1.6 | 2547.931 | Oui
| 70 | 80 | 0.23 | 500 | 23.5 | 1.4 | 2521.068 | Oui
| 70 | 80 | 0.23 | 500 | 30 | 2 | 2052.651 | Oui
| 70 | 80 | 0.23 | 500 | 32.9 | 2.3 | 2075.613 | Oui
| 70 | 80 | 0.23 | 500 | 30.9 | 2.1 | 1996.235 | Oui
C0 Benchmark | - | - | - | - | 54.8 | 21.9 | 2164.717 | Oui
[5 empty] | 52.8 | 16.1 | 2036.736 | Oui
[5 empty] | 54.1 | 16.9 | 2031.786 | Oui
[5 empty] | 55 | 19.6 | 2133.249 | Oui
[5 empty] | 54.4 | 17 | 2059.728 | Oui
[5 empty] | 54.3 | 19.7 | 2131.559 | Oui
[5 empty] | 53.9 | 20.7 | 2108.999 | Oui
[5 empty] | 53.5 | 19.3 | 2077.611 | Oui
|  |  |  | MOY | 54.1 | 18.9 | 2093.048125 | Oui
|  |  |  | SD | 0.7091242 | 2.034699 | 48.93537 | Oui
|  |  |  | Cov | 1.310766 | 10.7656 | 2.337996 | Oui
|  |  |  | Min | 52.8 | 16.1 | 2031.786
|  |  |  | Max | 55 | 21.9 | 2164.717

## Résultats PA12-VaporSmoothed XZ
Configuration | Température | Humidité | Irradiance | Temps | UTS | Elongation | M. Young
| °C | % | W/m2.nm | heures | Mpa | % | MPa
C1 | 30 | 50 | 0.23 | 250 | 51.3 | 19.1 | 2231.495 | Oui
| 30 | 50 | 0.23 | 250 | 51.2 | 21.6 | 2604.528 | Oui
| 30 | 50 | 0.23 | 250 | 50.7 | 21.4 | 2278.341 | Oui
| 30 | 50 | 0.23 | 250 | 52.1 | 20.6 | 2466.681 | Oui
| 30 | 50 | 0.23 | 250 | 51.3 | 15.7 | 2160.113 | Oui
| 30 | 50 | 0.23 | 250 | 50.8 | 21 | 1894.008 | Oui
| 30 | 50 | 0.23 | 250 | 51 | 24.6 | 2301.803 | Oui
| 30 | 50 | 0.23 | 250 | 51.5 | 20.7 | 2087.147 | Oui
C2 | 30 | 50 | 0.23 | 500 | 50.4 | 14.8 | 2006.075 | Oui
| 30 | 50 | 0.23 | 500 | 50.2 | 9.6 | 2044.217 | Oui
| 30 | 50 | 0.23 | 500 | 51.3 | 18.5 | 2201.652 | Oui
| 30 | 50 | 0.23 | 500 | 51.1 | 11.8 | 2009.505 | Oui
| 30 | 50 | 0.23 | 500 | 50.5 | 13.6 | 1863.483 | Oui
| 30 | 50 | 0.23 | 500 | 49.9 | 17.4 | 1924.358 | Oui
| 30 | 50 | 0.23 | 500 | 49 | 18.3 | 1815.603 | Oui
| 30 | 50 | 0.23 | 500 | 49.2 | 19.8 | 1805.027 | Oui
C3 | 70 | 50 | 0.68 | 250 | 30.7 | 1.9 | 2259.079 | Oui
| 70 | 50 | 0.68 | 250 | 26.9 | 1.5 | 2339.873 | Oui
| 70 | 50 | 0.68 | 250 | 28.2 | 1.6 | 2250.132 | Oui
| 70 | 50 | 0.68 | 250 | 25.8 | 1.4 | 2266 | Oui
| 70 | 50 | 0.68 | 250 | 30.1 | 1.7 | 2256.916 | Oui
| 70 | 50 | 0.68 | 250 | 25.9 | 1.4 | 2559.751 | Oui
| 70 | 50 | 0.68 | 250 | 30.8 | 1.8 | 2554.093 | Oui
C4 | 70 | 50 | 0.68 | 500 | 26.4 | 1.4 | 4846.257 | Oui
| 70 | 50 | 0.68 | 500 | 24.5 | 1.3 | 2737.128 | Oui
| 70 | 50 | 0.68 | 500 | 10.8 | 0.5 | 2727.874 | Oui
| 70 | 50 | 0.68 | 500 | 25.7 | 1.4 | 2674.109 | Oui
| 70 | 50 | 0.68 | 500 | 23.5 | 1.3 | 2563.591 | Oui
| 70 | 50 | 0.68 | 500 | 25.4 | 1.5 | 2149.914 | Oui
| 70 | 50 | 0.68 | 500 | 26.4 | 1.5 | 2576.722 | Oui
C5 | 30 | 80 | 0.68 | 250 | 49.2 | 11.9 | 2036.936 | Oui
| 30 | 80 | 0.68 | 250 | 40.8 | 3.4 | 2096.373 | Oui
| 30 | 80 | 0.68 | 250 | 48.9 | 14.6 | 2185.152 | Oui
| 30 | 80 | 0.68 | 250 | 39.7 | 3.1 | 2035.725 | Oui
| 30 | 80 | 0.68 | 250 | 48.8 | 16.4 | 2182.409 | Oui
| 30 | 80 | 0.68 | 250 | 49.2 | 18.4 | 2141.629 | Oui
| 30 | 80 | 0.68 | 250 | 47.2 | 6.7 | 2290.147 | Oui
| 30 | 80 | 0.68 | 250 | 49.2 | 17.9 | 2051.062 | Oui
C6 | 30 | 50 | 0.68 | 500 | 46 | 14.4 | 2158.455 | Oui
| 30 | 50 | 0.68 | 500 | 42.5 | 4.8 | 1925.728 | Oui
| 30 | 50 | 0.68 | 500 | 46 | 10.6 | 1960.827 | Oui
| 30 | 50 | 0.68 | 500 | 46 | 11.9 | 2125.624 | Oui
| 30 | 50 | 0.68 | 500 | 46.3 | 10.3 | 2239.761 | Oui
| 30 | 50 | 0.68 | 500 | 42 | 4.3 | 2071.168 | Oui
| 30 | 50 | 0.68 | 500 | 43.7 | 6.4 | 2422.962 | Oui
C7 | 70 | 80 | 0.23 | 250 | 28.7 | 1.9 | 2254.29 | Oui
| 70 | 80 | 0.23 | 250 | 28.2 | 1.9 | 1908.894 | Oui
| 70 | 80 | 0.23 | 250 | 24.3 | 1.7 | 1885.203 | Oui
| 70 | 80 | 0.23 | 250 | 26.3 | 1.7 | 2192.407 | Oui
| 70 | 80 | 0.23 | 250 | 25.8 | 1.7 | 2021.264 | Oui
| 70 | 80 | 0.23 | 250 | 27.8 | 1.8 | 2324.608 | Oui
C8 | 70 | 80 | 0.23 | 500 | 30.3 | 2 | 2076.302 | Oui
| 70 | 80 | 0.23 | 500 | 28.8 | 1.9 | 1980.275 | Oui
| 70 | 80 | 0.23 | 500 | 31.6 | 2.3 | 2026.592 | Oui
| 70 | 80 | 0.23 | 500 | 26.7 | 1.7 | 2038.059 | Oui
| 70 | 80 | 0.23 | 500 | 32.9 | 2.3 | 2298.352 | Oui
| 70 | 80 | 0.23 | 500 | 26.6 | 1.7 | 2262.813 | Oui
| 70 | 80 | 0.23 | 500 | 30.6 | 2.1 | 2001.505 | Oui
C0 Benchmark | - | - | - | - | 52.2 | 18.7 | 2032.143
[5 empty] | 51.2 | 20.3 | 2046.485
[5 empty] | 51.5 | 21.8 | 1856.232
[5 empty] | 51.5 | 18.5 | 1895.612
[5 empty] | 51.4 | 18.9 | 1862.734
[5 empty] | 51.8 | 23.5 | 1935.449
[5 empty] | 52.3 | 21.7 | 2176.522
[5 empty] | 52 | 23.9 | 2283.047
|  |  |  | MOY | 51.7375 | 20.9125 | 2011.028
|  |  |  | SD | 0.3997767 | 2.14372 | 154.9523
|  |  |  | Cov | 0.7727021 | 10.2509 | 7.705131
|  |  |  | Min | 51.2 | 18.5 | 1856.232
|  |  |  | Max | 52.3 | 23.9 | 2283.047
Ce graphique n’est pas disponible dans votre version d’Excel. La modification de cette forme ou l’enregistrement de ce classeur dans un autre format de fichier endommagera le graphique de façon irréparable.
Ce graphique n’est pas disponible dans votre version d’Excel. La modification de cette forme ou l’enregistrement de ce classeur dans un autre format de fichier endommagera le graphique de façon irréparable.
Ce graphique n’est pas disponible dans votre version d’Excel. La modification de cette forme ou l’enregistrement de ce classeur dans un autre format de fichier endommagera le graphique de façon irréparable.
Ce graphique n’est pas disponible dans votre version d’Excel. La modification de cette forme ou l’enregistrement de ce classeur dans un autre format de fichier endommagera le graphique de façon irréparable.
Ce graphique n’est pas disponible dans votre version d’Excel. La modification de cette forme ou l’enregistrement de ce classeur dans un autre format de fichier endommagera le graphique de façon irréparable.
Ce graphique n’est pas disponible dans votre version d’Excel. La modification de cette forme ou l’enregistrement de ce classeur dans un autre format de fichier endommagera le graphique de façon irréparable.
Ce graphique n’est pas disponible dans votre version d’Excel. La modification de cette forme ou l’enregistrement de ce classeur dans un autre format de fichier endommagera le graphique de façon irréparable.
Ce graphique n’est pas disponible dans votre version d’Excel. La modification de cette forme ou l’enregistrement de ce classeur dans un autre format de fichier endommagera le graphique de façon irréparable.
Ce graphique n’est pas disponible dans votre version d’Excel. La modification de cette forme ou l’enregistrement de ce classeur dans un autre format de fichier endommagera le graphique de façon irréparable.
Ce graphique n’est pas disponible dans votre version d’Excel. La modification de cette forme ou l’enregistrement de ce classeur dans un autre format de fichier endommagera le graphique de façon irréparable.
Ce graphique n’est pas disponible dans votre version d’Excel. La modification de cette forme ou l’enregistrement de ce classeur dans un autre format de fichier endommagera le graphique de façon irréparable.
Ce graphique n’est pas disponible dans votre version d’Excel. La modification de cette forme ou l’enregistrement de ce classeur dans un autre format de fichier endommagera le graphique de façon irréparable.
Ce graphique n’est pas disponible dans votre version d’Excel. La modification de cette forme ou l’enregistrement de ce classeur dans un autre format de fichier endommagera le graphique de façon irréparable.
Ce graphique n’est pas disponible dans votre version d’Excel. La modification de cette forme ou l’enregistrement de ce classeur dans un autre format de fichier endommagera le graphique de façon irréparable.
Ce graphique n’est pas disponible dans votre version d’Excel. La modification de cette forme ou l’enregistrement de ce classeur dans un autre format de fichier endommagera le graphique de façon irréparable.
Ce graphique n’est pas disponible dans votre version d’Excel. La modification de cette forme ou l’enregistrement de ce classeur dans un autre format de fichier endommagera le graphique de façon irréparable.